## Construnario
Cod. Producto | Cod. EAN | Título Producto | Descripción producto | Descripción técnica del producto | Cantidad | Unidad | PVP
UIBMSILANCOLORTP |  | Revestimiento siloxánico, hidrorrepelente, transpirable, antifúngico y antialgas, Silancolor Tonachino Plus | Suministro y puesta en obra de revestimiento en espesor antifúngico y antialgas, hidrorrepelente, fibrorreforzado, a base de resinas acril-siloxánicas, para interiores y exteriores, Silancolor AC Tonachino Plus de Mapei, disponible en granulometría 1,2mm, clasificado V1 W3 A2-s1 d0 según la norma EN 15824, con un factor de absorción de agua por capilaridad W'=0,05 kg/(m2·h0,5) según la norma EN 1062-3 y sin ninguna proliferación de algas, mohos y hongos conforme a las normas europeas EN 15457 y EN 15458. La aplicación deberá realizarse en una o más capas mediante llana de acero inoxidable o de plástico, previa aplicación del fondo pigmentado antifúngico y antialgas (conforme a las normas europeas EN 15457 y EN 15458), uniformizador e hidrorrepelente, a base de resinas siloxánicas en dispersión acuosa, agentes de protección biológica y cargas seleccionadas, Silancolor Base Coat Plus de Mapei. |  | 1 | m2
PIBMSILANCOLORTP |  | Revestimiento siloxánico antifúngico y antialgas, p/ext.-int., 20kg, colores B, Silancolor Tonachino Plus | Revestimiento siloxánico, para exteriores e interiores, hidrorrepelente, transpirable y resistente a las algas y el moho, colores B, Silancolor Tonachino Plus de Mapei. Disponible en las siguientes granulometrías: 0,7 mm, 1,2 mm y 1,5 mm. CONSUMO: - 0,7 mm: 1,7-2,0 kg/m²; - 1,2 mm: 1,9-2,3 kg/m². - 1,5 mm: 2,2-2,6 kg/m². APLICACIÓN: llana. |  | 2 | kg | 0
PIBMSILCOBACOPL |  | Fondo de relleno siloxánico pigmentado antifúngico y antialgas, 20 kg, colores B, Silancolor Base Coat Plus | Fondo de relleno pigmentado antifúngico y antialgas, uniformizador e hidrorrepelente, a base de resinas silicónicas en dispersión acuosa, y cargas seleccionadas, colores B, Silancolor Base Coat Plus de Mapei. CONSUMO: 0.2-0.3 kg / m² por capa. APLICACIÓN: brocha, rodillo o por proyección. |  | 0.25 | kg | 0
OGEN040 |  | Oficial 1ª estucador |  |  | 0.23 | h | 0
OGEN041 |  | Ayudante estucador |  |  | 0.23 | h | 0