## Construnario
Cod. Producto | Cod. EAN | Título Producto | Descripción producto | Descripción técnica del producto | Cantidad | Unidad | PVP
UIBMFELASTOCLRPM |  | Reparación de fisuras superficiales en hormigón de e<0,2mm con Elastocolor Pittura | Reparación de fisuras superficiales en hormigón de e<0,2mm, mediante la aplicación de la pintura elastomérica, protectora, anticarbonatación y antifisuras, con elevada resistencia química, a base de resina acrílica elástica en dispersión acuosa, Elastocolor Pittura de Mapei, con variación de color transcurridas 1.000 h de exposición en la cámara de envejecimiento acelerado Weather-Ometer (según la normativa ASTM G 155 ciclo 1) color RAL 7032 < 2,5, conforme a los requisitos de la norma EN 1504-9 y los requisitos de la norma EN 1504-2 para la clase: productos para la protección de superficies - revestimiento (coating, C) - protección contra el riesgo de penetración (1.3) (protection against ingress, PI) (ZA.1d) + control de la humedad (2.2) (moisture control, MC), y aumento de la resistividad (8.2) (increasing resistivity, IR) (ZA.1e). La aplicación deberá realizarse en dos manos sucesivas, con brocha, rodillo o por proyección, previa aplicación del fondo fijador a base de resinas acrílicas micronizadas en dispersión acuosa y de alta penetración Malech de Mapei. |  | 1 | m2
PIBM256110 |  | Fondo acrílico al agua, 10kg, Malech, ref. 256110 | Fondo fijador a base de resinas acrílicas micronizadas en dispersión acuosa y de alta penetración, Malech de Mapei ref. 256110. CONSUMO: 0,10-0,15 kg/m². APLICACIÓN: brocha, rodillo o proyección. |  | 0.13 | kg | 0
PIBMELASTOCOLORPI |  | Pintura elastomérica anticarbonatación, 20kg, colores B, Elastocolor Pittura | Pintura elastomérica anticarbonatación, protectora, antifisuras para exteriores e interiores de elasticidad permanente y elevada resistencia química, colores B, Elastocolor Pittura de Mapei CONSUMO: 0,2-0,4 kg/m² por mano. APLICACIÓN: brocha, rodillo o proyección. |  | 0.6 | kg | 0
OGEN030 |  | Oficial 1ª pintor |  |  | 0.15 | h | 0
OGEN031 |  | Ayudante pintor |  |  | 0.015 | h | 0