## Construnario
Cod. Producto | Cod. EAN | Título Producto | Descripción producto | Descripción técnica del producto | Cantidad | Unidad | PVP
UIBMEPOJETLVFISH |  | Reparación de fisuras en soleras de hormigón, de e<1 mm con Epojet LV | Reparación de fisuras en soleras de hormigón, de anchura inferior a 1 mm, mediante vertido de la adhesivo epoxídico bicomponente de bajísima viscosidad, exento de disolventes, con una resistencia a la tracción de 50 N/mm2 ( según EN ISO 527), Epojet LV de Mapei, conforme a los principios definidos en la norma EN 1504-9 y los requisitos mínimos definidos en la norma EN 1504-5. Proceder a la ampliación en forma de V de las fisuras para facilitar la sucesiva colada de resina, eliminar el polvo de las fisuras con aire comprimido y realizar el vertido. Espolvoreado eventual con arena de cuarzo seca tipo Quarzo 1,2 de Mapei, sobre Epojet LV fresco, en el caso en que se tenga que proceder a la colocación, mediante adhesivos, de pavimentos o se tuviera que aplicar morteros niveladores de base cementosa. Aspiración de la arena no anclada en la resina. Ajustar el rendimiento a las características específicas de las fisuras, a razón de 1,1 kg/l de cavidad a rellenar. Aplicación y preparación del soporte según se especifica en la ficha técnica de los productos. |  | 1 | m
PIBM238725 |  | Arena de cuarzo p/utilizar como carga y/o espolvoreo, p/sistemas epoxídicos, 25kg, Quarzo 1,2, ref. 238725 | Arena cuarzo p/utilizar como carga y/o espolvoreo p/sistemas epoxídicos, 25kg, Quarzo 1,2, ref.238725 |  | 0.01 | kg | 0
PIBM157503_157703 |  | Resina epoxídica bicomponente superfluida, kit 2,5kg, Epojet LV, ref. 157503+157703 | Resina epoxídica bicomponente, superfluida, para inyecciones o vertido, Epojet LV de Mapei, ref.157503+157703 CONSUMO: sellado de fisuras: 1,1 kg/l de cavidad a rellenar. APLICACIÓN: inyección por gravedad o mediante colada. |  | 1.1 | kg | 0
OGEN003 |  | Oficial 1ª |  |  | 0.3 | h | 0
OGEN006 |  | Peón especialista |  |  | 0.25 | h | 0