## Construnario
Cod. Producto | Cod. EAN | Título Producto | Descripción producto | Descripción técnica del producto | Cantidad | Unidad | PVP
UIBMMAPEGROUTSVT |  | Reparación y fijación rápida con mortero tixotrópico de retracción controlada Mapegrout SV T | Fijación de elementos de hormigón (tapas, pozos de inspección, etc.) y reparación localizada de pavimentos de hormigón, incluso en pendiente, obras en carreteras y aeropuertos, mediante aplicación a paleta, en un soporte oportunamente preparado y sin necesidad de encofrado, de un mortero rápido, de consistencia tixotrópica, de retracción controlada, a base de cementos de alta resistencia, áridos seleccionados y aditivos especiales, Mapegrout SV T de Mapei, conforme a los requisitos de la norma EN 1504-9 y a los requisitos mínimos requeridos por la norma EN 1504-3 para morteros de clase R4, con un módulo elástico a compresión de 25 GPa (a los 28 días). El mortero puede ser utilizado con espesores no superiores a 5 cm. La aplicación deberá efectuarse tras haber desbastado y saturado el soporte con agua (soporte saturado con superficie seca); el mortero irá oportunamente reforzado con una armadura metálica insertada aproximadamente en la mitad del grosor y unida con las antiguas armaduras ya existentes (armadura no incluida). Rendimiento calculado con un espesor medio de 50 mm. Aplicación y preparación del soporte según se especifica en las fichas técnicas de los productos. |  | 1 | m2
PIBM265825 |  | Mortero tixotrópico retracción controlada, 25kg, color negro, Mapegrout SV T, ref. 265825 | Mortero tixotrópico de retracción controlada de fraguado y endurecimiento rápidos, para la preparación del hormigón y la fijación de sumideros, tapas de registro en carreteras y mobiliario urbano, Mapegrout SV T de Mapei, ref.265825 COLOR: negro. CONSUMO: 20 kg/m² por cm de espesor. APLICACIÓN: llana o paleta. |  | 100 | kg | 0
OGEN003 |  | Oficial 1ª |  |  | 0.3 | h | 0
OGEN006 |  | Peón especialista |  |  | 0.3 | h | 0