## Construnario
Cod. Producto | Cod. EAN | Título Producto | Descripción producto | Descripción técnica del producto | Cantidad | Unidad | PVP
UIBMCNSLDNTE8020 |  | Consolidación superficial de soportes mecánicamente débiles y poco cohesionados con Consolidante 8020 | Consolidación de soporte de materiales lapídeos, ladrillos, revoques y morteros débiles y poco cohesivos de diversa naturaleza y estratos pictóricos a base de cal, para mejorar las características mecánicas superficiales, en interiores y exteriores, mediante aplicación de producto líquido, listo para su uso, a base de copolímeros vinil-versáticos en mezcla hidroalcohólica, de tipo reversible, caracterizado por un elevado poder de penetración en los soportes porosos y de una excelente resistencia a los álcalis y a los rayos ultravioleta, con una densidad de 0,81 g/cm3 y un residuo sólido del 3%, Consolidante 8020 de Mapei, aplicado previa adecuada preparación del soporte, continuadas veces, fresco sobre fresco, en función del tipo de soporte y de la profundidad que se desea obtener, a brocha, a rodillo o pulverizado con irrigador de tipo manual a baja presión (Rendimiento: 0,1-1 kg/m2, en función del tipo de soporte y de la profundidad a consolidar). |  | 1 | m2
PIBM248110 |  | Consolidante con disolvente, reversible, bidón metál. 10kg, Consolidante 8020, ref. 248110 | Consolidante con disolvente, de tipo reversible, para la restauración de soportes de piedra porosos, revoques de cal y frescos, Consolidante 8020 de Mapei ref.248110 CONSUMO: 0,1-1 kg/m² en función del tipo de soporte y de la profundidad a consolidar. APLICACIÓN: brocha, a rodillo o pulverizado con irrigador de tipo manual a baja presión. |  | 0.6 | kg | 0
OGEN030 |  | Oficial 1ª pintor |  |  | 0.15 | h | 0
OGEN031 |  | Ayudante pintor |  |  | 0.015 | h | 0