## Construnario
Cod. Producto | Cod. EAN | Título Producto | Descripción producto | Descripción técnica del producto | Cantidad | Unidad | PVP
UIBMMARINZMAMCSX |  | Sistema Mape-Antique de saneamiento de muros afectados por humedad de remonte capilar, con acabado al silicato | Realización de revoque deshumidificante sobre albañilería/mampostería existente: eliminación del revoco existente, al menos 50 cm por encima del nivel máximo de remonte de humedad y por una altura no inferior al doble de la sección del muro. En el caso en que la restauración afecte a toda la fachada del edificio, deberemos eliminar completamente el revoco existente. Limpieza con agua a presión del soporte, con la finalidad de eliminar el polvo, eflorescencias y eventuales sales solubles. Esta operación debe repetirse varias veces hasta obtener un soporte perfectamente limpio, sólido y compacto. Aplicación, sobre el soporte saturado con agua con la superficie seca, de una primera capa de mortero premezclado resistente a las sales exento de cemento a base de cal y Eco-Puzolana, arenas naturales, aditivos especiales y micro-fibras, con una adherencia al soporte igual o superior a 0,7 N/mm2 (según EN 1015-12), clasificado GP-CS IV (según EN 998-1), Mape-Antique Rinzaffo de Mapei en un espesor de 5 mm. Aplicación al cabo de algunas horas y antes del completo secado de Mape-Antique Rinzaffo, en un espesor de alrededor de 20 mm, de mortero premezclado deshumidificante exento de cemento a base de cal y Eco-Puzolana, arenas naturales, aditivos especiales y micro-fibras, con bajísima emisión de sustancias orgánicas volátiles (EMICODE EC1 R Plus), clasificado R-CS II (según EN 998-1), Mape-Antique MC de Mapei. A continuación, aplicación de mortero de enlucido, transpirable, de textura gruesa, resistente a las sales, a base de cal y Eco-Puzolana, Mape-Antique FC Grosso de Mapei, para el acabado grueso de revoques, en un espesor de máximo 3mm por capa. Esperar al completo curado del revoque y del enlucido, y realización de acabado final con dos manos de pintura transpirable, según la norma DIN 18363, de protección y decoración a base de silicato, Silexcolor Pittura de Mapei, en colores B, previa aplicación de imprimador de fondo con silicatos, uniformador y de elevada transpirabilidad, según la norma DIN 18363, Silexcolor Primer de Mapei. |  | 1 | m2
PIBM189120 |  | Mortero transpirable resistente a sales, base cal y Eco-Puzolana, 20kg, Mape-Antique Rinzaffo, ref. 189120 | Mortero para enfoscar, transpirable, resistente a las sales, a base de cal y Eco-Puzolana, exento de cemento, para aplicar como primera capa en la realización de revoques deshumidificantes, transpirables y "estructurales", Mape-Antique Rinzaffo de Mapei ref.189120 CONSUMO: 7,5 kg/m² (por cada 5 mm de espesor). APLICACIÓN: paleta o por proyección con máquina de mezcla continua. |  | 7.5 | kg | 0
PIBM185125 |  | Mortero p/revoques deshumidificantes, base cal y Eco-Puzolana, 25kg, Mape-Antique MC, ref. 185125 | Mortero para la realización de revoques deshumidificantes, macroporosos, resistente a las sales, a base de cal y Eco-Puzolana, Mape-Antique MC de Mapei ref.185125 COLOR: blanco. CONSUMO: 15 kg/m² (por cm de espesor). APLICACIÓN: con paleta. |  | 30 | kg | 0
PIBM187425 |  | Mortero enlucido transpirable text. gruesa, base cal y Eco-Puzolana, 25kg, Mape-Antique FC Grosso, ref. 187425 | Mortero de enlucido, transpirable, de textura gruesa, resistente a las sales, a base de cal y Eco-Puzolana, para el acabado grueso de revoques. Mape-Antique FC Grosso de Mapei, ref.187425 CONSUMO: aprox.1,4 kg/m² (por mm de espesor). APLICACIÓN: llana metálica plana. |  | 4.2 | kg | 0
PIBMSILEXCOLORPI |  | Pintura silicatos, elevada transpirabilidad y adherencia química, 20kg, colores B, Silexcolor Pittura | Pintura a base de silicatos, con elevada transpirabilidad y adherencia química, exterior e interior, según norma DIN 18363, colores B, Silexcolor Pittura de Mapei CONSUMO: 0,35-0,45 kg/m² por dos manos. APLICACIÓN: brocha, rodillo o proyección. |  | 0.35 | kg | 0
PIBM51099510 |  | Imprimación base de silicatos, ext. e int., 10kg, Silexcolor Primer ref. 51099510 | Imprimación a base de silicato, específico para uniformizar la absorción del soporte, de elevada transpirabilidad, según norma DIN 18363, Silexcolor Primer de Mapei ref.51099510. CONSUMO: 0,1-0,15 kg/m². APLICACIÓN: brocha, rodillo o pulverizador. |  | 0.1 | kg | 0
OGEN003 |  | Oficial 1ª |  |  | 0.5 | h | 0
OGEN006 |  | Peón especialista |  |  | 0.4 | h | 0