## Construnario
Cod. Producto | Cod. EAN | Título Producto | Descripción producto | Descripción técnica del producto | Cantidad | Unidad | PVP
UIBMPKNGSYSTEMHE |  | Sistema de poliuretano multicapa para áreas sujetas a tráfico intenso de vehículos, Mapefloor Parking System HE (e'=3-3,5 mm) | Sistema de poliuretano multicapa continuo, para áreas peatonales o sujetas a tráfico intenso de vehículos, con una gran capacidad de puenteo de fisuras dinámicas para la protección de áreas de aparcamiento incluso en el exterior, de acuerdo con Rili DafStb (Guía del Comité Alemán de Hormigón Armado) OS 11a y para sistemas de protección de superficies de hormigón según EN 1504-2, en espesor de 5-5,5 mm, Mapefloor Parking System HE de Mapei; mediante aplicación de imprimador epoxídico bicomponente filerizado exento de nonilfenol Primer SN de Mapei, mezclado con arena de cuarzo Quarzo 0,5 de Mapei y espolvoreado en fresco superficialmente con la misma arena de cuarzo Quarzo 0,5; sucesiva aplicación de membrana poliuretánica de elevada elasticidad con el aglomerante poliuretánico, bicomponente, autonivelante, de color neutro, filerizado Mapefloor PU 400 LV de Mapei mezclada con arena de cuarzo Quarzo 0,25 de Mapei; sucesiva membrana poliuretánica de elevada elasticidad con el aglomerante poliuretánico, bicomponente, autonivelante, de color neutro, filerizado Mapefloor PU 410 de Mapei coloreado con pigmento en pasta, Mapecolor Paste de Mapei, color estándar y mezclado con arena de cuarzo Quarzo 0,25 de Mapei; espolvoreo superficial con arena de cuarzo Quarzo 0,5 (o granulometría superior, en función de la rugosidad deseada), y capa de acabado poliuretánico alifático bicomponente coloreado y elástico, resistente al desgaste y a los rayos ultravioleta Mapefloor Finish 451 de Mapei, clasificado según los principios PI-MC-PR-RC-IR de la norma EN 1504-2 para revestimientos C. Aplicación y preparación del soporte según se especifica en ficha técnica de los productos. El precio no incluye la superficie soporte ni la ejecución y el sellado de las juntas. |  | 1 | m2
PIBM021520_021620 |  | Imprimación epoxi bicomp. c/cargas, Kit 16+4 kg, Primer SN, ref. 021520+021620 | Imprimador epoxídico bicomponente con cargas. Primer SN de Mapei, ref.21520+21620 CONSUMO: 0,3-0,7 kg/m² por mano, según las características del soporte. APLICACIÓN: a rodillo, llana metálica o rastra lisa. |  | 0.42 | kg | 0
PIBM238925 |  | Arena de cuarzo p/utilizar como carga y/o espolvoreo, p/sistemas epoxídicos, 25kg, Quarzo 0,25, ref. 238925 | Arena de cuarzo para utilizar como "carga" y/o "espolvoreo" para sistemas epoxídicos. Quarzo 0,25 de Mapei ref.238925 |  | 0.6 | kg | 0
PIBM239025 |  | Arena de cuarzo p/utilizar como carga y/o espolvoreo, p/sistemas epoxídicos, 25kg, Quarzo 0,5, ref. 239025 | Arena de cuarzo para utilizar como "carga" y/o "espolvoreo" para sistemas epoxídicos. Quarzo 0,5 de Mapei ref.239025 |  | 7.08 | kg | 0
PIBM2590420_259052 |  | Ligante poliuretánico bicomp. color neutro, 20kg, Mapefloor PU 400 LV ref. 2590420+2590520 | Ligante poliuretánico bicomponente, autonivelante de color neutro, filerizado, flexible. Mapefloor PU 400 LV de Mapei ref. 2590420+2590520 |  | 1.5 | kg | 0
PIBM2589720 |  | Ligante poliuretánico bicomp. color neutro, 19,9kg, Mapefloor PU 410 ref. 2589720+2589820 | Ligante poliuretánico bicomponente, autonivelante de color neutro, fillerizado, flexible. Mapefloor PU 410 de Mapei ref. 2589720+2589820 |  | 0.93 | kg | 0
PIBM3D52157 |  | Sistema p/coloración de productos Mapefloor, 0,7kg, RAL 7037, Mapecolor Paste, ref.3D52157 | Sistema para la coloración de los productos Mapefloor. Mapecolor Paste de Mapei ref.3D52157 |  | 0.07 | u | 0
PIBM6QB999920 |  | Acabado poliuret. y bicompo., resist. al desgaste, RAL 5015, 20kg, Mapefloor Finish 451, ref.6QB999920 | Acabado poliuretánico alifático, bicomponente, elástico, resistente al desgaste y a los rayos UV. Mapefloor Finish 451 de Mapei ref.6QB999920 |  | 0.4 | kg | 0
OGEN003 |  | Oficial 1ª |  |  | 0.4 | h | 0
OGEN007 |  | Peón |  |  | 0.4 | h | 0