## Construnario
Cod. Producto | Cod. EAN | Título Producto | Descripción producto | Descripción técnica del producto | Cantidad | Unidad | PVP
UIBMMPFSYSTEMEDF |  | Sistema epoxídico autonivelante para pavimentación industrial, Mapefloor System EDF (e'=1,5-2mm) | Sistema epoxídico autonivelante, de alto contenido en sólidos, para la realización de pavimentación industrial disipativa, conforme a la norma para controlar los fenómenos ESD (descarga electrostática) que requieran de espesor 1,5-2 mm, Mapefloor System EDF de Mapei, mediante aplicación de imprimador epoxídico bicomponente filerizado exento de nonilfenol Primer SN de Mapei, mezclado con arena de cuarzo Quarzo 0,5 de Mapei; instalación posterior de las conexiones a los puntos de tierra, en número y distribución a definir por el proyectista, mediante las cintas autoadhesivas de cobre para realización de revestimientos conductivos y disipativos, Copper Band de Mapei; sobre las cintas, aplicación de la capa intermedia conductiva con el Imprimador epoxídico y bicomponente, en dispersión acuosa, para revestimientos electroconductores Primer W-AS de Mapei; y capa final de acabado compuesta por una mezcla de formulado epoxídico, bicomponente y autonivelante, para revestimientos disipativos de elevadas resistencias mecánicas. Mapefloor I 390 EDF de Mapei, con pigmento en pasta Mapecolor Paste de Mapei color estándar, y arena de cuarzo Quarzo 0,25 de Mapei. Aplicación y preparación del soporte según se especifica en ficha técnica de los productos. El precio no incluye la superficie soporte ni la ejecución y el sellado de las juntas. |  | 1 | m2
PIBM021520_021620 |  | Imprimación epoxi bicomp. c/cargas, Kit 16+4 kg, Primer SN, ref. 021520+021620 | Imprimador epoxídico bicomponente con cargas. Primer SN de Mapei, ref.21520+21620 CONSUMO: 0,3-0,7 kg/m² por mano, según las características del soporte. APLICACIÓN: a rodillo, llana metálica o rastra lisa. |  | 0.58 | kg | 0
PIBM7361617 |  | Cinta autoadhesiva de cobre caja c/20r de 16,5m cada uno, Copper Band, ref. 7361617 | Cinta autoadhesiva de cobre para realización de revestimientos conductivos y disipativos. Copper Band de Mapei, ref. 7361617. |  | 0.003 | u | 0
PIBM238925 |  | Arena de cuarzo p/utilizar como carga y/o espolvoreo, p/sistemas epoxídicos, 25kg, Quarzo 0,25, ref. 238925 | Arena de cuarzo para utilizar como "carga" y/o "espolvoreo" para sistemas epoxídicos. Quarzo 0,25 de Mapei ref.238925 |  | 0.4 | kg | 0
PIBM239025 |  | Arena de cuarzo p/utilizar como carga y/o espolvoreo, p/sistemas epoxídicos, 25kg, Quarzo 0,5, ref. 239025 | Arena de cuarzo para utilizar como "carga" y/o "espolvoreo" para sistemas epoxídicos. Quarzo 0,5 de Mapei ref.239025 |  | 0.12 | kg | 0
PIBM0213106 |  | Imprimador epoxídico y bicomp. en dispersión acuosa, p/revest. electroconductores, 8kg, Primer W-AS ref. 0213106+0213002 | Imprimador epoxídico y bicomponente, en dispersión acuosa, para revestimientos electroconductores. Primer W-AS de Mapei ref.0213106+0213002 |  | 0.09 | kg | 0
PIBM5HGO90020 |  | Formulado epoxídico bicomp. y autonivelante, 20kg, Mapefloor I 390 EDF, ref. 5HGO90020+5HG999920 | Formulado epoxídico, bicomponente y autonivelante, para revestimientos disipativos de elevadas resistencias mecánicas. Mapefloor I 390 EDF de Mapei ref.5HGO90020+5HG999920 CONSUMO: max. 2,5 Kg/m². APLICACIÓN: espátula o llana dentada (dientes en "V") |  | 2 | kg | 0
PIBM3D52157 |  | Sistema p/coloración de productos Mapefloor, 0,7kg, RAL 7037, Mapecolor Paste, ref.3D52157 | Sistema para la coloración de los productos Mapefloor. Mapecolor Paste de Mapei ref.3D52157 |  | 0.07 | u | 0
OGEN003 |  | Oficial 1ª |  |  | 0.4 | h | 0
OGEN007 |  | Peón |  |  | 0.4 | h | 0