## Construnario
Cod. Producto | Cod. EAN | Título Producto | Descripción producto | Descripción técnica del producto | Cantidad | Unidad | PVP
UIBMPRTP400MPRSN |  | Impermeabilización de cubiertas c/pulverización de membrana poliuréica híbrida Purtop 400M sobre soporte cementoso (Primer SN) | Impermeabilización de cubiertas sobre soportes de hormigón y recrecidos cementosos, con membrana poliuréica híbrida bicomponente, exenta de disolventes, Purtop 400 M de Mapei, de inmediata impermeabilidad y transitabilidad peatonal, con alargamiento a rotura >400% y resistencia a tracción >12 N/mm2 (según ISO 37), conforme a la norma europea EN 1504-2 (C), principios PI-MC-PR-RC-IR, aplicada en un espesor de 2 mm mediante pulverización con unidad bimezcladora industrial a alta presión, con control de flujo y temperatura, equipada con pistola autolimpiadora, sobre soportes limpios, sólidos y preparados adecuadamente; previa aplicación de imprimador epoxídico bicomponente y filerizado, sin disolventes, Primer SN de Mapei, con espolvoreado a mano, todavía con el imprimador en fresco, de arena de cuarzo seca Quarzo 0,5 de Mapei hasta saturación, con posterior retirada de arena sobrante una vez el imprimador seco. En los casos en que la membrana quede expuesta a los rayos UV, dentro de las 24 horas posteriores a la aplicación de Purtop 400 M, proceder al acabado final coloreado, poliuretánico, alifático y bicomponente, transitable 24 horas de después de su aplicación, Mapecoat PU 20 N de Mapei, aplicado en 2 capas finas a rodillo, cruzando las pasadas y procurando extender el material de manera uniforme. |  | 1 | m2
PIBM239025 |  | Arena de cuarzo p/utilizar como carga y/o espolvoreo, p/sistemas epoxídicos, 25kg, Quarzo 0,5, ref. 239025 | Arena de cuarzo para utilizar como "carga" y/o "espolvoreo" para sistemas epoxídicos. Quarzo 0,5 de Mapei ref.239025 |  | 0.5 | kg | 0
PIBM021520_021620 |  | Imprimación epoxi bicomp. c/cargas, Kit 16+4 kg, Primer SN, ref. 021520+021620 | Imprimador epoxídico bicomponente con cargas. Primer SN de Mapei, ref.21520+21620 CONSUMO: 0,3-0,7 kg/m² por mano, según las características del soporte. APLICACIÓN: a rodillo, llana metálica o rastra lisa. |  | 0.3 | kg | 0
PIBM7356376_735647 |  | Membrana poliurea híbrida bicomponente, pulverización p/imper., Purtop 400 M, ref. 7356376+7356476 | Membrana poliuréica híbrida y bicomponente, sin disolventes, para aplicar mediante pulverización con bomba de doble mezcladora a alta presión, para la impermeabilización de obra nueva o para la reparación de estructuras ya existentes, tales como plataformas de puentes, viaductos o cubiertas, Purtop 400 M de Mapei ref.7356376+7356476 CONSUMO: 2,2 kg/m² por 2,0 mm de espesor. APLICACIÓN: por pulverización con bomba de doble mezcladora a alta presión. |  | 2.2 | kg | 0
PIBMMPU20N |  | Acabado coloreado, poliuretánico alifático, bicomp. p/Purtop, 20kg, Mapecoat PU 20 N, ref. según color | Acabado coloreado, poliuretánico, alifático y bicomponente, para membranas de la gama Purtop, Mapecoat PU 20 N de Mapei. ref. según color. CONSUMO: 0,15-0,20 kg/m² por capa. APLICACIÓN: rodillo o airless. |  | 0.3 | kg | 0
OGEN003 |  | Oficial 1ª |  |  | 0.3 | h | 0
OGEN005 |  | Ayudante |  |  | 0.2 | h | 0
MGENM01.0055 |  | Pulverizador |  |  | 0.05 | h | 0