## Construnario
Cod. Producto | Cod. EAN | Título Producto | Descripción producto | Descripción técnica del producto | Cantidad | Unidad | PVP
UIBMMAPELASTMPNPI |  | Impermeabilización de vasos de piscina, bajo revestimiento, c/mortero cementoso elástico Mapelastic armado con Mapenet 150 | Impermeabilización de vasos de piscina con superficies de hormigón y cementosas, antes de la colocación del revestimiento, realizada mediante la extensión de dos capas a llana o por proyección con máquina revocadora, de mortero bicomponente elástico, de base cementosa, con áridos seleccionados de granulometría fina, fibras sintéticas y resinas acrílicas especiales en dispersión acuosa, con un espesor final no inferior a 2 mm , Mapelastic de Mapei, con impermeabilidad al agua expresada como absorción capilar según EN 1062-3 < 0,05 kg/m²·h0,5; Mapelastic responde a los requisitos establecidos por la norma EN 1504-2 según los principios PI, MC e IR para la protección del hormigón y está clasificado como CM02P conforme a la norma EN 14891. En la impermeabilización de piscinas se deberá interponer, entre la primera y la segunda capa de producto, Mapenet 150 de Mapei, malla de fibra de vidrio resistente a los álcalis de luz 4,5x4 mm y peso 150 g/m². Tratamiento previo de puntos singulares como ángulos y juntas de movimiento mediante la aplicación de bandas específicas Mapeband o Mapeband TPE de Mapei y otras piezas específicas (a calcular aparte) |  | 1 | m2
PIBM1781150 |  | Malla fibra de vidrio, resistente álcalis, 50m, Mapenet 150, ref. 1781150 | Malla de fibra de vidrio resistente a los álcalis, para el armado de protecciones impermeables, membranas anti-fractura y enlucidos cementosos, Mapenet 150 de Mapei ref.1781150 |  | 1.1 | m | 0
PIBM167124_168108 |  | Mortero cementoso bicomp., elástico,32 kg, Mapelastic, ref. 167124+168108 | Mortero cementoso, bicomponente, elástico, para la protección y la impermeabilización de superficies de hormigón, balcones, terrazas, baños y piscinas, Mapelastic ref.167124+168108 CONSUMO: 1,7 kg/m² por mm de espesor (a mano); 2,2 kg/m² por mm de espesor (proyección). APLICACIÓN: llana lisa o proyección a máquina. |  | 3.4 | kg | 0
OGEN003 |  | Oficial 1ª |  |  | 0.25 | h | 0
OGEN006 |  | Peón especialista |  |  | 0.25 | h | 0