## Construnario
Cod. Producto | Cod. EAN | Título Producto | Descripción producto | Descripción técnica del producto | Cantidad | Unidad | PVP
S03A_AFS |  | Estera contra incendios flexible para de los conductos de suministro de aire, AF FIREGUARD 3 de AF Systems | AF FIREGUARD 3 es una protección flexible certificada de acuerdo con la norma EN 1366-1 para garantizar un rendimiento en clase EI 120/180 en presencia de pasos de conductos metálicos expuestos al fuego desde el exterior. El producto es una estera de lana de roca acolchada sobre una malla metálica. La cara externa visible está cubierta con una lámina de aluminio retinado, mientras que la cara interna tiene un tejido de lana de vidrio tratado con un producto ablativo especial. Gracias a su espesor reducido, de solo 30 mm, la estera se puede aplicar fácilmente incluso en perfiles curvos y no sobrecarga las varillas de sostén, certificadas sin protección. AF FIREGUARD 3 es un producto ideal para la protección contra el fuego de los conductos de suministro de aire metálicos. CARACTERÍSTICAS Peso: 5 kg/m2 aproximadamente Dimensiones: 6000x1000x30 mm Peso específico: 100 kg/m3 Color externo: plata Color interno: blanco Conductividad térmica λD: 0.036 W/mK a 10 °C Absorción de agua ≤ 1 kg/m2 CERTIFICACIONES Clase EI 180 (UNE EN 1366-1) En vertical; Clase EI 120 (UNE EN 1366-1) En horizontal. |  | 1 | m2 | 0