## Construnario
Cod. Producto | Cod. EAN | Título Producto | Descripción producto | Descripción técnica del producto | Cantidad | Unidad | PVP
2075005_URS | 8435078246012 | Panel de lana mineral rígido, URSA TERRA Panel Aluminio Gofrado P2363 de URSA. 50x1200x1200 mm. 1.4 m²·K/W. No hidrófilo, recubierto en la cara vista con un complejo kraft-aluminio gofrado. En panel. | Aplicaciones: Bajo forjado. Falsos techos industriales. | Lana mineral de vidrio. Dimensiones: 50x1200x1200 mm. Conductividad térmica = 0.035 W/(m·K) . Calor específico = 800 J/(Kg·K). Densidad = 36 kg/m³. Resistencia térmica = 1.4 (m²·K/W). Resistencia al fuego : Euroclase B s1 d0. Tolerancia espesor (mm) : T4. Permeabilidad al vapor de la lana (μ) : MU1. Resistencia a la difusión del vapor (Z) : Z10 (Sd=6,75 m). Conforme a la norma UNE EN 13.162. Suministrado en panel. | 1 | m2 | 20.91