## Construnario
Cod. Producto | Cod. EAN | Título Producto | Descripción producto | Descripción técnica del producto | Cantidad | Unidad | PVP
2139977_URS | 8435062267061 | Panel de lana mineral, URSA TERRA R P8741 de URSA. 60x1200x10800 mm. 1.6 m²·K/W. No hidrófilo, recubierto por la cara exterior con un tejido Zero de alta resistencia. En rollo. | Aplicaciones: Sobre falso techo. | Lana mineral de vidrio. Dimensiones: 60x1200x10800 mm. Conductividad térmica = 0.037 W/(m·K) . Calor específico = 800 J/(Kg·K). Densidad = 15 kg/m³. Resistencia térmica = 1.6 (m²·K/W). Absorción de agua a corto plazo ≤ 1 kg / m2. Resistencia al fuego : Euroclase A2 s1 d0. Tolerancia espesor (mm) : T3. Conforme a la norma UNE EN 13.162. Suministrado en rollo. | 1 | m2 | 14.76