## Construnario
Cod. Producto | Cod. EAN | Título Producto | Descripción producto | Descripción técnica del producto | Cantidad | Unidad | PVP
2142155_URS | 8435062278678 | Panel de lana mineral semirrígido, URSA TERRA Vento Plus P4203 de URSA. 80x1200x5400 mm. 2.5 m²·K/W. No hidrófilo, recubierto por la cara exterior con un velo de vidrio negro reforzado. Altas prestaciones térmicas, acústicas y mecánicas. En rollo. | Aplicaciones: Bajo forjado. Fachada ventilada. | Lana mineral de vidrio. Dimensiones: 80x1200x5400 mm. Conductividad térmica = 0.032 W/(m·K) . Calor específico = 800 J/(Kg·K). Densidad = 30 kg/m³. Resistencia térmica = 2.5 (m²·K/W). Absorción de agua a corto plazo ≤ 1 kg / m2. Resistencia al fuego : Euroclase A1. Tolerancia espesor (mm) : T3. Permeabilidad al vapor de la lana (μ) : MU1. Resistencia específica al paso del aire (r’) : AFr10 (≥ 10 kPa·s/m2). Conforme a la norma UNE EN 13.162. Suministrado en rollo. | 1 | m2 | 31.43