## Construnario
Cod. Producto | Cod. EAN | Título Producto | Descripción producto | Descripción técnica del producto | Cantidad | Unidad | PVP
RWE254957 |  | Panel rígido lana de roca ROCKWOOL, Rocksol501, densidad nominal 90 kg/m3, 120x60x3cm/espesor, resistencia térmica 0,85 (m²K)/W | Panel rígido de lana de roca ROCKWOOL, referencia 254957, densidad nominal 90 kg/m3, no revestido, Rocksol501, según UNE-EN 13162, de dimensiones 120 x 60 x 3 cm de espesor, resistencia térmica 0,85 (m²K)/W | Conductividad térmica 0,035 W/(mK), Euroclase de reacción al fuego A1 conforme a la norma EN13501-1 y resistencia a la humedad de hasta el 100%. Resistencia al paso del vapor de agua μ = 1. Resistencia a la compresión CS(Y/10)10 según UNE EN 826, clase de compresibilidad CP5 con c ≤ 5 mm según UNE EN 13162, rigidez dinámica en 20 mm de espesor de SD10 y en 30 y 40 mm de espesor SD15 según EN 29052-1 y resistencia al flujo del aire AFR20 según UNE EN 29053. Aislamiento térmico y acústico, a ruido de impacto, en particiones interiores horizontales y forjados en contacto con el terreno y no espacios no habitables y suelos sometidos a cargas repartidas y ruidos de impacto. Bajo capa de compresión de hormigón armado. Aislamiento de contorno de ventanas en fachadas ventiladas. Gran rendimiento térmico. Rendimiento acústico superior. Buena densidad en poco espesor. Rigidez. | 1 | m2 | 15.81