## Construnario
Cod. Producto | Cod. EAN | Título Producto | Descripción producto | Descripción técnica del producto | Cantidad | Unidad | PVP
P150.10.U.R.A10.4.5 |  | Placa laminada compacta de TRESPA®, ANTHRACITE GREY A25.8.1 de 8 mm - Unicolours - Satin - Calidad FR con una cara decorativa y sistema TS150 (fijación vista) | Revestimiento de fachada ventilada con placas EDF Trespa® Meteon® FR y sistema TS150 (fijación vista) – clasificación al fuego B s2 d0, producida a base de resinas termoendurecibles que no contienen Urea-Formaldehido, homogéneamente reforzada con fibras naturales certificada FSCTM o PEFCTM con superficie de color EBC (Electron Bean Curing), no melamínico, y propiedades antigrafiti durante toda su vida útil. Su resistencia a los ultravioletas según Norma EN 438-29 y Ensayo de Florida no será inferior a 4-5 contrastando ambas normas con la escala de grises de la ISO 105 A2. Sus características mecánicas y de resistencia a los ultravioletas se recogen en la Garantía Trespa® decenal que se entregará junto con el material suministrado. |  | 1 | m2 | 132.78