## Construnario
Cod. Producto | Cod. EAN | Título Producto | Descripción producto | Descripción técnica del producto | Cantidad | Unidad | PVP
IDE_GNG403015 | 8431044533995 | Armario mural IP66 acero galvanizado. Puerta opaca con placa. 400X300X150 - de IDE Electric | Tipo de producto: Armario de fijación mural Dimensiones exteriores: (AxBxC) 400x300x150 mm Instalación: Superficie Tipo de puerta: Puerta opaca. Reversible Tipo de cierre: Cierre doble paletón 5 mm - 1 cierre de 1 punto Acabado de superficie: Capa de imprimación más pintura poliéster endurecida, con protección UV. Color: RAL 7035 Descripción placa: Con placa de montaje lisa. Chapa acero galvanizado 2 mm Peso (kg): 7,2 Materiales: Acero galvanizado EN 10346 DX51D + Z275 Espesor: Cuerpo: 1,2 mm. Puerta: 1,2 mm. Tapa pasacables: 2 mm. Junta de estanqueidad: Junta de estanqueidad de poliuretano inyectado Material de la puerta: Capacidad: Carga máxima del armario: 175 kg Carga máxima de la placa: 150 kg Carga máxima de la puerta: 25 kg | Grado de protección: IP66 Grado de protección NEMA: NEMA 1, 12, 4 Resistencia al impacto: IK08 Rango de temperatura ambiente: -25 ºC / +60 ºC Tensión máxima de empleo: 1000 V AC / 1500 V DC | 1 | u | 198.8